## Arkusz1
Typ: | Steel Equation Table
Proces | Steel Air Bending
Typ zgięcia: | Obliczanie zgięcia
Jednostka: | milimetry
Materiał: | Stal
Grubość materiału: | s
Promień | r
Współczynnik K | 0.65+0.5*lg(r/s)
Kąt zgięcia | 180-a
0<=b<=90 | v=pi*((180-b)/180)*(r+((s/2)*k))-2*(r+s) | [5 empty] | K | 0.5
90<b<=165 | v=pi*((180-b)/180)*(r+((s/2)*k))-2*(r+s)*tan((180-b)/2)
165<b<=180 | v=0
|  | 0.325 | 0.174485 | 0.225515 | 0.2497425 | 0.2937653 | 0.325 | 0.3690228 | 0.4002575 | 0.424485 | 0.475515 | 0.4997425
| Grubość | 2 | 2 | 2 | 2 | 2 | 2 | 2 | 2 | 2 | 2 | 2
| Promień | 0.4 | 0.5 | 0.8 | 1 | 1.5 | 2 | 3 | 4 | 5 | 8 | 10
Kąt | 15 | 0.27 | 0.22 | 0.33 | 0.39 | 0.55 | 0.69 | 0.98 | 1.26 | 1.53 | 2.34 | 2.88
| 30 | 0.55 | 0.44 | 0.66 | 0.79 | 1.09 | 1.39 | 1.96 | 2.51 | 3.06 | 4.69 | 5.76
| 45 | 0.82 | 0.67 | 0.98 | 1.18 | 1.64 | 2.08 | 2.94 | 3.77 | 4.59 | 7.03 | 8.64
| 60 | 1.1 | 0.89 | 1.31 | 1.57 | 2.19 | 2.78 | 3.91 | 5.03 | 6.13 | 9.37 | 11.52
| 75 | 1.37 | 1.11 | 1.64 | 1.96 | 2.73 | 3.47 | 4.89 | 6.28 | 7.66 | 11.72 | 14.4
| 90 | 1.65 | 1.33 | 1.97 | 2.36 | 3.28 | 4.16 | 5.87 | 7.54 | 9.19 | 14.06 | 17.28
| 105 | 1.92 | 1.56 | 2.29 | 2.75 | 3.83 | 4.86 | 6.85 | 8.8 | 10.72 | 16.4 | 20.16
| 120 | 2.2 | 1.78 | 2.62 | 3.14 | 4.37 | 5.55 | 7.83 | 10.05 | 12.25 | 18.75 | 23.04
| 135 | 2.47 | 2 | 2.95 | 3.53 | 4.92 | 6.24 | 8.81 | 11.31 | 13.78 | 21.09 | 25.92
| 150 | 2.75 | 2.22 | 3.28 | 3.93 | 5.47 | 6.94 | 9.79 | 12.57 | 15.31 | 23.43 | 28.8
| 165 | 3.02 | 2.44 | 3.6 | 4.32 | 6.01 | 7.63 | 10.76 | 13.82 | 16.84 | 25.78 | 31.68
| 180 | 3.3 | 2.67 | 3.93 | 4.71 | 6.56 | 8.33 | 11.74 | 15.08 | 18.38 | 28.12 | 34.56
Note on A2: Pole to ma na celu dostarczenie użytkownikowi dodatkowych informacji
Note on A4: Wybierz jednostkę z listy.
Note on A5: Wprowadź typ materiału arkusza blachy.
Note on A6: Pole to definiuje zmienną dla grubości materiału, która będzie użyta w równaniu aby określić naddatek materiału.
Note on A7: Pole to definiuje zmienną dla promienia zgięcia, który będzie użyty w równaniu aby określić naddatek materiału.